## Hoja1
[7 empty] | Calorimetria | [6 empty] | Temperatura |  |  |  |  | Resistencia a penetración (Mpa) | [19 empty] | Resistencia hincado clavo | [6 empty] | Resistencia a compresión
Referencia | Material | Relacion A/C | Cemento | Tipo acelerante | Acelerante | Dosificación | Punto máx Ace (mW/g) | Pendiente 1 (mW/g·h) | Energía 1 (J/g) | Punto máx Principal (mW/g) | Pendiente 2 (mW/g·h) | Energía 2 (J/g) | Energía Total 1 | Punto máx Ace (ºC) | Pendiente 1 (ºC/h) | Punto máx Principal (ºC) | Pendiente 2 (ºC/h) | Area T (ºC) | 3 | 6 | 10 | 15 | 20 | 30 | 45 | 60 | 75 | 90 | 105 | 120 | 135 | 150 | 165 | 180 | 195 | 210 | 225 | 240 | 4 | 6 | 8 | 10 | 12 | 20 | 24 | 1 | 1.25 | 3 | 7 | 28 | 98
2010-2011 | Mortero | 0.45 | CEM II/A-L 42,5 R | AKF | 125 | 5 | [9 empty] | 19.60 |  | 287.2946 | 0.84 | 1.08 | 1.25 | [18 empty] | 3.48 |  |  | 13.26 |  | 24.21 |  | 8.88 |  | 15.73 | 25.18
| Mortero | 0.45 | CEM II/A-L 42,5 R | AKF | 125 | 7 | [9 empty] | 17.92 |  | 274.2903 | 0.66 | 0.93 | 1.10 | [18 empty] | 4.05 |  |  | 9.04 |  | 22.73 |  | 12.33 |  | 15.21 | 29.22
| Mortero | 0.45 | CEM II/A-L 42,5 R | AKF | 125 | 9 | [9 empty] | 10.44 |  | 185.9116 | 1.07 | - | - | [18 empty] | 3.29 |  |  | 4.31 |  | 10.77 |  | 7.98 |  | 14.48 | 29.52
| Mortero | 0.45 | CEM II/A-L 42,5 R | AKF | 80 AF | 5 | [9 empty] | 13.73 |  | 203.9636 | 0.41 | 0.49 | 0.65 |  | 0.97 | 1.18 | [14 empty] | 4.00 | 9.01 |  |  | 16.39 |  | 20.95 |  | 19.95 |  | 31.34 | 33.43
| Mortero | 0.45 | CEM II/A-L 42,5 R | AKF | 80 AF | 7 | [9 empty] | 13.57 |  | 204.3726 | 0.57 | 0.75 | 0.83 |  | 1.19 | - | [14 empty] | 5.94 | 9.09 |  |  | 18.81 |  | 18.38 |  | 19.80 |  | 33.18 | 34.79
| Mortero | 0.45 | CEM II/A-L 42,5 R | AKF | 80 AF | 9 | [9 empty] | 16.10 |  | 237.5208 | 0.86 | 1.00 | 1.06 |  | - | - | [14 empty] | 7.48 | 9.91 |  |  | 16.58 |  | 17.47 |  | 19.81 |  | 33.42 | 33.09
| Mortero | 0.45 | CEM I 52,5R | AKF | 125 | 5 | [7 empty] | 8.37 |  |  |  | 91.09185 | 0.53 | 0.53 | 0.81 |  | 1.07 | 1.22 | [14 empty] | - | - |  | 6.11 |  |  | 26.63 |  | 20.74 |  | 33.48 | 45.56
| Mortero | 0.45 | CEM I 52,5R | AKF | 125 | 7 | [7 empty] | 12.08 |  |  |  | 166.1913 | 0.63 | 0.70 | 0.79 |  | 1.11 | - | [14 empty] | - | 3.40 |  | 5.12 |  |  | 21.05 |  | 11.90 |  | 24.68 | 38.38
| Mortero | 0.45 | CEM I 52,5R | AKF | 125 | 9 | [7 empty] | 13.64 |  |  |  | 169.1037 | 0.87 | 1.00 | 1.14 |  | - | - | [14 empty] | 2.74 | 3.37 |  | 4.77 |  |  | 24.50 |  | 12.59 |  | 15.84 | 31.17
| Mortero | 0.45 | CEM I 52,5R | AKF | 80 AF | 5 | [7 empty] | 7.76354 |  | 18.56 |  | 249.5398 | 0.38 | 0.52 | 0.57 |  | 0.82 | 0.99 | [15 empty] | 9.37 |  |  | 21.08 |  | 24.90 |  | 38.56 |  | 51.42 | 66.69
| Mortero | 0.45 | CEM I 52,5R | AKF | 80 AF | 7 | [9 empty] | 21.04 |  | 321.5885 | 0.66 | 1.00 | 1.18 |  | - | - | [15 empty] | 13.80 |  |  | 23.58 |  | 21.15 |  | 27.94 |  | 49.87 | 66.47
| Mortero | 0.45 | CEM I 52,5R | AKF | 80 AF | 9 | [9 empty] | 21.33 |  | 330.8757 | 0.77 | 0.82 | 1.11 |  | - | - | [15 empty] | 13.25 |  |  | 23.91 |  | 23.95 |  | 27.84 |  | 47.79 | 57.39
| Mortero | 0.45 | CEM II/A-L 42,5 R | AKF | 70 AF | 5 | [9 empty] | 12.66 |  | 182.5107 | 0.34 | 0.57 | 0.64 |  | 1.14 | [16 empty] | 4.33 |  |  | 8.35 |  | 16.30 |  | 17.70 |  | 34.09 | 41.15
| Mortero | 0.45 | CEM II/A-L 42,5 R | AKF | 70 AF | 7 | [9 empty] | 16.36 |  | 236.7393 | 0.47 | 0.52 | 0.74 |  | 1.08 | [16 empty] | 4.35 |  |  | 8.45 |  | 16.21 |  | 14.69 |  | 30.87 | 38.98
| Mortero | 0.45 | CEM II/A-L 42,5 R | AKF | 70 AF | 9 | [9 empty] | 17.47 |  | 203.5658 | 0.82 | 0.82 | 1.03 |  | - | [16 empty] | 3.35 |  |  | 4.95 |  | 12.79 |  | 7.32 |  | 15.75 | 32.19
| Mortero | 0.45 | CEM II/A-L 42,5 R | L | 53 AF | 5 | [9 empty] | 12.24 |  | 171.5477 | 0.67 | 0.89 | 1.01 |  | 1.18 | [15 empty] | 3.34 | 5.80 |  |  | 10.36 |  | 21.40 |  | 16.87 |  | 33.23 | 45.34
| Mortero | 0.45 | CEM II/A-L 42,5 R | L | 53 AF | 7 | [9 empty] | 15.29 |  | 210.434 | 1.12 | 1.14 | 1.27 |  | - | [15 empty] | 4.26 | 6.12 |  |  | 10.39 |  | 19.36 |  | 15.21 |  | 29.27 | 46.75
| Mortero | 0.45 | CEM II/A-L 42,5 R | L | 53 AF | 9 | [9 empty] | 21.31 |  | 349.3234 | 1.29 | - | - |  | - | [15 empty] | 4.24 | 6.35 |  |  | 9.99 |  | 16.88 |  | 20.35 |  | 32.20 | 38.45
| Mortero | 0.45 | CEM I 52,5R | AKF | 70 AF | 5 | [9 empty] | 18.56 |  | 260.7117 | 0.58 | 0.66 | 0.76 |  | 1.05 | 1.29 | [14 empty] | 14.55 | 15.97 |  |  | 22.17 |  | 25.14 |  | 32.61 |  | 42.60 | 48.73
| Mortero | 0.45 | CEM I 52,5R | AKF | 70 AF | 7 | [9 empty] | 24.43 |  | 338.2791 | 0.83 | 0.97 | 1.30 |  | - | - | [14 empty] | 16.14 | 20.72 |  |  | 21.56 |  | 23.87 |  | 34.00 |  | 43.37 | 53.49
| Mortero | 0.45 | CEM I 52,5R | AKF | 70 AF | 9 | [9 empty] | 20.67 |  | 293.6335 | 1.04 | 1.22 | - |  | - | - | [14 empty] | 13.22 | 17.58 |  |  | 21.04 |  | 23.74 |  | 31.73 |  | 40.34 | 45.79
| Mortero | 0.45 | CEM I 52,5R | L | 53 AF | 5 | [9 empty] | 20.08 |  | 283.5345 | 0.49 | 0.72 | 0.81 |  | 1.00 | 1.26 | [14 empty] | 11.34 | 20.09 |  |  | 20.15 |  | 25.88 |  | 30.56 |  | 45.71 | 51.96
| Mortero | 0.45 | CEM I 52,5R | L | 53 AF | 7 | [9 empty] | 19.78 |  | 282.2833 | 0.87 | 0.91 | 1.16 |  | - | - | [14 empty] | 12.99 | 15.41 |  |  | 17.83 |  | 24.08 |  | 29.25 |  | 41.26 | 47.07
| Mortero | 0.45 | CEM I 52,5R | L | 53 AF | 9 | [9 empty] | 20.70 |  | 294.0243 | 0.81 | 0.81 | 1.09 |  | 1.13 | 1.27 | [14 empty] | 11.79 | 13.68 |  |  | 19.84 |  | 24.69 |  | 23.20 |  | 37.09 | 46.73
2013_A | Mortero | 0.45 | CEM II/A-L 42,5 R | AKF | 63 | 5 | [7 empty] | 32.48638 |  | 43.32626 |  | 868.0301 | 0.582 | 0.602 | 0.701 |  | 0.928 | [16 empty] | 2.67 |  |  | 11.3 |  | 12.7 | 21.4 |  |  | 32.9 | 38.9
| Mortero | 0.45 | CEM II/A-L 42,5 R | AKF | 63 | 7 | [7 empty] | 35.59589 |  | 43.28974 |  | 868.4789 | - | 0.992 | > 1 |  | - | [16 empty] | 6.14 |  |  | 11.2 |  | 14.7 | 21.5 |  |  | 33.4 | 37.1
| Mortero | 0.45 | CEM II/A-L 42,5 R | AKF | 63Z | 5 | [7 empty] | 32.65412 |  | 45.06234 |  | 891.902 | 0.538 | 0.615 | 0.692 |  | > 1 | [16 empty] | 4.33 |  |  | 12.7 |  | 17.8 | 23.7 |  |  | 31.9 | 37.7
| Mortero | 0.45 | CEM II/A-L 42,5 R | AKF | 63Z | 7 | [7 empty] | 35.52046 |  | 44.57205 |  | 888.7738 | 0.704 | 0.763 | > 1 |  | - | [16 empty] | 7 |  |  | 9.25 |  | 17.9 | 21.7 |  |  | 31.3 | 35.7
2014_A | Pasta | 0.3134 | CEM I 52,5R | AKF | 63 | 5 | 91.64908 | 3616.37 |  | 3.31806 | 0.3216262 |  | 54.75281 | 35.81856 |  | 55.25553 |  | 701.5054 | [20 empty] | - | 15.8 |  |  | 28.9 |  | 32.6 | 41.6 |  | 42.3 | 49.5 | 53.9 | 58.9
| Pasta | 0.3134 | CEM I 52,5R | AKF | 63 | 7 | 108.2842 | 4094.492 |  | 3.30591 | 0.3840585 |  | 55.40147 | 45.45739 |  | 66.48755 |  | 870.6781 | [20 empty] | 20.2 | 26 |  |  | 28.2 |  | 32.9 | 31 |  | 27.2 | 34.8 | 35.5 | 35.6
| Pasta | 0.3134 | CEM I 52,5R | AKF | 80 | 7 | 88.75601 | 2334.168 |  | 4.41149 | 0.492137 |  | 67.51442 | 41.0761 |  | 74.6925 |  | 855.7628 | [21 empty] | 21.5 |  |  | 24.3 |  | 28.8 | 36.4 |  | 37.5 | 43.1 | 48.6 | 58.7
| Pasta | 0.3134 | CEM I 52,5R | Matrix | 2 | 11 | 155.2965 | 7967.192 |  | 4.89747 | 0.5759784 |  | 68.14854 | 47.13024 |  | 75.40944 |  | 856.7001 | [20 empty] | 24.9 | 24.7 |  |  | 26.8 |  | 29 | 28.6 |  | 31.5 | 37.5 | 48.3 | 42.9
| Pasta | 0.3134 | CEM I 52,5R | ALNA | 73 | 3 | 61.99516 | 2431.635 |  | 3.86478 | 0.5883065 |  | 58.46571 | 35.49992 |  | 71.26713 |  | 827.3582 | [21 empty] | 6.1 |  |  | 21.7 |  | 27 | 31.9 |  | 33.4 | 35.2 | 42.7 | 45.7
| Pasta | 0.3134 | CEM II/A-L 42,5 R | AKF | 63 | 5 | 77.43962 | 1659.593 |  | 2.35555 | 0.1453455 |  | 48.49099 | 34.88945 |  | 47.80031 |  | 813.5295 | [20 empty] | - | - |  |  | - |  | - | 24.2 |  | 24.8 | 29.6 | 39.2 | -
| Pasta | 0.3134 | CEM II/A-L 42,5 R | AKF | 63 | 7 | 132.7737 | 2877.275 |  | 2.53722 | 0.1848544 |  | 56.03961 | 51.5791 |  | 51.2642 |  | 818.7281 | [20 empty] | - | - |  |  | - |  | - | 26.1 |  | 28.2 | 32.4 | 43.3 | -
| Pasta | 0.3134 | CEM II/A-L 42,5 R | AKF | 80 | 7 | 196.66119 | 6433.64 |  | 2.57355 | 0.1315079 |  | 59.31815 | 42.91938 |  | 61.97077 |  | 870.3098 | [20 empty] | 7.8 | 11.5 |  |  | 22.2 |  | 24.8 | 26.4 |  | 35.8 | 39.8 | 37.9 | 47.4
| Pasta | 0.3134 | CEM II/A-L 42,5 R | Matrix | 2 | 11 | 128.74102 | 3688.583 |  | 3.3002 | 0.2830756 |  | 60.71306 | 49.21736 |  | 62.44311 |  | 897.2567 | [20 empty] | 10 | 24.7 |  |  | 25.7 |  | 32.5 | 30.5 |  | 38.3 | 39.6 | 48.6 | 53.7
| Pasta | 0.3134 | CEM II/A-L 42,5 R | ALNA | 73 | 3 | 150.41767 | 8775.971 |  | 3.19931 | 0.2808111 |  | 59.07672 | 31.18939 |  | 60.475 |  | 806.0303 | [20 empty] | 5.9 | 8.4 |  |  | 29.3 |  | 32.4 | 27.1 |  | 36.2 | 38.4 | 46.1 | 46.2
| Mortero | 0.50333333 | CEM I 52,5R | AKF | 63 | 5 | 45.53012 | 963.9516 |  | 4.26423 | 0.4629437 |  | 65.93378 | 27.57552 |  | 35.1752 |  | 704.7336 | [20 empty] | 1.3 | 5.7 |  |  | 23.9 |  | 28.8 | 22 |  | 31.4 | 27.2 | 40 | 35.9
| Mortero | 0.50333333 | CEM I 52,5R | AKF | 63 | 7 | 46.94186 | 1520.281 |  | 4.30152 | 0.4695362 |  | 67.22413 | 32.40741 |  | 36.36767 |  | 681.9571 | [20 empty] | 2.1 | 10.7 |  |  | 23.7 |  | 30 | 20.2 |  | 28.2 | 29.1 | 33.2 | 31.1
| Mortero | 0.50333333 | CEM I 52,5R | AKF | 80 | 7 | 42.00076 | 1122.989 |  | 5.67209 | 0.6632143 |  | 72.59763 | 31.70374 |  | 34.23696 |  | 572.5719 | [20 empty] | 1.3 | 13 |  |  | 21.5 |  | 28.8 | 22 |  | 24.7 | 28.6 | 39.1 | 41.4
| Mortero | 0.50333333 | CEM I 52,5R | Matrix | 2 | 11 | 71.64737 | 1921.785 |  | 5.86789 | 0.7699455 |  | 75.90521 | 35.40976 |  | 31.37536 |  | 652.1548 | [20 empty] | - | 6.9 |  |  | 22.5 |  | 32.4 | 20.4 |  | 30.1 | 29.5 | 35.1 | 38.9
| Mortero | 0.50333333 | CEM I 52,5R | ALNA | 73 | 3 | 31.05975 | 646.1624 |  | 4.67447 | 0.611308 |  | 62.46534 | 26.3089 |  | 32.64197 |  | 627.2914 | [20 empty] | 1.8 | 19 |  |  | 26.6 |  | 26.2 | 21 |  | 26.6 | 27.2 | 30.8 | 36.5
| Mortero | 0.50333333 | CEM II/A-L 42,5 R | AKF | 63 | 5 | 38.8495 | 823.6334 |  | 2.85972 | 0.3373799 |  | 55.23883 | 28.02969 |  | 28.7497 |  | 555.7653 | [20 empty] | 2.1 | 5.8 |  |  | 17.6 |  | 24.9 | 15.4 |  | 26.7 | 27.3 | 35.3 | 38.9
| Mortero | 0.50333333 | CEM II/A-L 42,5 R | AKF | 63 | 7 | 52.55366 | 1027.732 |  | 2.81309 | 0.3110219 |  | 56.77989 | 30.23773 |  | 29.32572 |  | 621.9457 | [20 empty] | 0.7 | 4.4 |  |  | 16 |  | 25.3 | 15.1 |  | 27.8 | 26.4 | 28.8 | 41.9
| Mortero | 0.50333333 | CEM II/A-L 42,5 R | AKF | 80 | 7 | 45.87728 | 799.6267 |  | 4.03475 | 0.3534449 |  | 62.08474 | 30.14173 |  | 28.6057 |  | 609.2604 | [20 empty] | - | - |  |  | 19.9 |  | 24 | 18.3 |  | 25.7 | 29.9 | 30.8 | 30.1
| Mortero | 0.50333333 | CEM II/A-L 42,5 R | Matrix | 2 | 11 | 71.88004 | 1501.982 |  | 3.36331 | 0.2906192 |  | 59.94219 | 34.55782 |  | 29.27771 |  | 570.5644 | [20 empty] | 4.8 | 6.4 |  |  | 23.8 |  | 24.9 | 14.4 |  | 19.6 | 26.7 | 29.4 | 29.5
| Mortero | 0.50333333 | CEM II/A-L 42,5 R | ALNA | 73 | 3 | 26.90229 | 772.4022 |  | 3.73633 | 0.4351171 |  | 52.85892 | 24.66962 |  | 29.66172 |  | 550.602 | [20 empty] | - | 2.3 |  |  | 22.4 |  | 26.3 | 20.1 |  | 27 | 25.8 | 29.9 | 34.7
2020_A | Mortero | 0.42 | CEM I 52,5R | AKF | 801 | 5 | 34.21 | 821.12 | 31.08 | 2.98 | 0.38 | 166.41 | 197.49 | [8 empty] | 0.39693 |  | 1.00276 | 1.35644 | 2.61237 | 2.94243 | 3.45402 | 5.35906 | 7.40084 | [8 empty] | 8.46373 | 14.76135 |  | 17.72325 |  |  |  | 26.83026 |  | 38.3816 | 39.06425 | 41.45532
| Mortero | 0.42 | CEM I 52,5R | AKF | 802 | 5 | 38.99 | 877.3 | 38 | 2.85 | 0.33 | 152.76 | 190.76 | [8 empty] | 0.15229 |  | 0.63693 | 1.15497 | 1.42488 | 1.71207 | 2.47074 | 2.76561 | 5.0041 | [8 empty] | 7.19845 | 14.01369 |  | 16.19916 |  |  |  | 23.98304 |  | 40.36759 | 42.5469 | 45.55418
| Mortero | 0.42 | CEM I 52,5R | AKF | 803 | 5 | 37.49 | 843.56 | 36.53 | 2.74 | 0.32 | 145.01 | 181.54 | [8 empty] | 0.04628 |  | 0.789 | 1.43201 | 2.60642 | 2.29768 | 4.24328 | 3.35476 | 4.90139 | [8 empty] | 8.98134 | 14.56006 |  | 17.4932 |  |  |  | 27.20824 |  | 37.63475 | 40.23305 | 42.32974
| Mortero | 0.42 | CEM I 52,5R | AKF | 63_1 | 5 | 58.03 | 1339.09 | 44.46 | 4.39 | 0.47 | 168.8 | 213.26 | [8 empty] | 1.42649 |  | 2.47595 | 3.21789 | 3.65338 | 4.04616 | 4.28402 | 5.49902 | 5.95432 | [8 empty] | 7.70966 | 9.79048 |  | 15.80595 |  |  |  | 23.64033 |  | 34.46459 | 35.98293 | 40.4559
| Mortero | 0.42 | CEM I 52,5R | AKF | 63_2 | 5 | 61.9 | 1466.16 | 47.81 | 4.44 | 0.52 | 177.05 | 224.86 | [8 empty] | 0.47797 |  | 1.77319 | 2.72983 | 3.53 | 3.66482 | 6.33867 | 7.61148 | 7.76674 | [8 empty] | 7.36916 | 9.79048 |  | 14.82229 |  |  |  | 24.97857 |  | 34.67482 | 36.85856 | 44.40129
| Mortero | 0.42 | CEM I 52,5R | AKF | 63_3 | 5 | 49.53 | 1114.44 | 38.47 | 4.62 | 0.52 | 179.98 | 218.45 | [8 empty] | 0.51451 |  | 1.38222 | 2.08863 | 2.76015 | 2.57874 | 3.38345 | 4.67029 | 5.79253 | [8 empty] | 7.36916 | 10.62281 |  | 16.63828 |  |  |  | 25.75057 |  | 34.42796 | 41.04378 | 47.31889
| Mortero | 0.42 | CEM I 52,5R | AKF | 63_4 | 5 | 39.99 | 972.83 | 30.31 | 4.36 | 0.51 | 164.35 | 194.66 | [8 empty] | 0.40846 |  | 0.62925 | 1.38165 | 1.7655 | 2.47074 | - | 2.95695 | 5.34339 | [8 empty] | 6.99083 | 10.96331 |  | 16.14645 |  |  |  | 24.74852 |  | 33.34402 | 37.44359 | 41.35008
| Mortero | 0.42 | CEM I 52,5R | AKF | 801 | 7 | 52.53 | 1350.73 | 46.96 | 2.81 | 0.28 | 144.84 | 191.8 | [8 empty] | 0.76133 |  | 2.22732 | 3.15731 | 4.52597 | 5.02987 | 7.64145 | 10.37317 | 11.31549 | [8 empty] | 12.43427 | 16.37548 |  | 19.52844 |  |  |  | 25.06766 |  | 31.06205 | 33.90128 | 34.45089
| Mortero | 0.42 | CEM I 52,5R | AKF | 802 | 7 | 72.34 | 1531.93 | 69.18 | 2.47 | 0.18 | 143.61 | 212.79 | [8 empty] | 0.54955 |  | 1.33776 | 2.13081 | 2.8792 | 3.32666 | 4.40097 | 6.11692 | 9.01971 | [8 empty] | 13.54365 | 16.34629 |  | 18.38987 |  |  |  | 22.66914 |  | 31.12802 | 35.17237 | 37.6468
| Mortero | 0.42 | CEM I 52,5R | AKF | 803 | 7 | 77.4 | 1639.16 | 74.02 | 2.74 | 0.19 | 151.42 | 225.44 | [8 empty] | 0.6221 |  | 1.50432 | 1.87922 | 2.30781 | 4.32702 | 6.2813 | 8.62342 | 11.45575 | [8 empty] | 13.3101 | 14.71141 |  | 18.7694 |  |  |  | 28.47197 |  | 33.66935 | 38.53066 | 35.71681
| Mortero | 0.42 | CEM I 52,5R | AKF | 63_1 | 7 | 87.58 | 2627.43 | 66.77 | 3.65 | 0.35 | 182.15 | 248.92 | [8 empty] | 0.57372 |  | 1.62317 | 2.78993 | 2.95716 | 4.39474 | 4.6506 | 5.92002 | 8.02216 | [8 empty] | 9.71795 | 14.94344 |  | 19.53766 |  |  |  | 21.74477 |  | 30.32445 | 30.24063 | 34.01211
| Mortero | 0.42 | CEM I 52,5R | AKF | 63_2 | 7 | 79.25 | 1967.49 | 68.93 | 3.65 | 0.34 | 175.38 | 244.31 | [8 empty] | 0.91892 |  | 2.14174 | 2.64199 | 3.91772 | 3.85401 | 8.54071 | 9.56064 | 10.55343 | [8 empty] | 9.15683 | 15.08372 |  | 20.06371 |  |  |  | 20.80541 |  | 31.45866 | 31.55298 | 37.67827
| Mortero | 0.42 | CEM I 52,5R | AKF | 63_3 | 7 | 81.8 | 2103.38 | 67.18 | 3.72 | 0.38 | 172.84 | 240.02 | [8 empty] | 0.87484 |  | 2.04746 | 2.64078 | 2.97402 | 3.39201 | 6.24935 | 6.84248 | 8.43915 | [8 empty] | 11.61175 | 14.38231 |  | 21.5016 |  |  |  | 22.06257 |  | 32.7869 | 31.61969 | 37.77478
| Mortero | 0.42 | CEM I 52,5R | AKF | 63_4 | 7 | 65.62 | 1682.56 | 65.02 | 3.63 | 0.36 | 170.36 | 235.38 | [8 empty] | 1.19028 |  | 1.20096 | 2.47923 | 2.92438 | 3.10512 | - | 5.56724 | 8.52506 | [8 empty] | 11.61175 | 14.55766 |  | 21.36132 |  |  |  | 22.98209 |  | 30.89277 | 33.36048 | 34.28165
2020_B | Mortero | - | CEM I 52,5R | AKF | 80_vo | 5 | 38 | 1008.77 | 29.4 | 5.17 | 0.59 | 201.15 | 230.55 | [32 empty] | 35.68906 |  | 46.6303 | 53.01862 | 58.78183
| Mortero | - | CEM I 52,5R | AKF | 80 | 5 | 40.37 | 1058.99 | 29.7 | 5.22 | 0.59 | 196.57 | 226.27 | [32 empty] | 31.92068 |  | 49.50395 | 53.89268 | 60.35528
| Mortero | - | CEM I 52,5R | AKF | 80_vo | 7 | 45.43 | 1023.56 | 46 | 4.21 | 0.45 | 179.44 | 225.44
| Mortero | - | CEM I 52,5R | AKF | 80 | 7 | 44.5 | 1000.29 | 43.9 | 4.3 | 0.47 | 183.75 | 227.65 | [32 empty] | 32.18728 |  | 46.81388 | 52.75757 | 56.51408
| Mortero | - | CEM I 52,5R | AKF | 63_vo | 5 | 66.69 | 2235.69 | 42.55 | 4.13 | 0.46 | 162.03 | 204.58 | [32 empty] | 25.46641 |  | 45.29794 | 52.55266 | 60.73035
| Mortero | - | CEM I 52,5R | AKF | 63 | 5 | 64.37 | 2242.27 | 40.57 | 3.92 | 0.41 | 168.4 | 208.97 | [32 empty] | 24.93445 |  | 45.74859 | 54.23281 | 63.00282
| Mortero | - | CEM I 52,5R | AKF | 63_vo | 7 | 84.27 | 2462.57 | 58.05 | 3.55 | 0.4 | 159.21 | 217.26
| Mortero | - | CEM I 52,5R | AKF | 63 | 7 | 88.7 | 2877.16 | 59 | 3.58 | 0.41 | 153.5 | 212.5
2020_C | Pasta | - | CEM I 52,5R | AKF | 80_1 | - | 79.18 | 2174.88 | 50.47 | 4.3 | 0.44 | 205.77 | 263.25 | [32 empty] | 34.00109 |  | 42.60719 | 47.62935 | 52.58434
| Pasta | - | CEM I 52,5R | AKF | 80_2 | - | 78.47 | 1996.85 | 50.93 | 3.87 | 0.35 | 188.55 | 254.59 | [32 empty] | 33.29125 |  | 43.25128 | 48.14997 | 51.78428
| Pasta | - | CEM I 52,5R | AKF | 80_3 | - | 80.02 | 2228.62 | 47.58 | 4.19 | 0.35 | 187.84 | 274.96 | [32 empty] | 30.94398 |  | 42.38204 | 46.27918 | 50.94036
| Pasta | - | CEM I 52,5R | AKF | 63_1 | - | 86 | 2756.4 | 47.38 | 2.02 | 0.25 | 86.18 | 200.08 | [32 empty] | 24.22847 |  | 36.96479 | 42.09434 | 48.0285
| Pasta | - | CEM I 52,5R | AKF | 63_2 | - | 72 | 2479.8 | 42.58 | 4.17 | 0.61 | 196.89 | 162.65 | [32 empty] | 27.77908 |  | 37.02127 | 40.92855 | 44.48185
| Pasta | - | CEM I 52,5R | AKF | 63_3 | - | 68.6 | 2180.3 | 41.04 | 5.35 | 0.94 | 214.2 | 269.65 | [32 empty] | 27.47743 |  | 37.022 | 42.43786 | 47.7936
| Pasta | - | CEM I 52,5R | AKF | 63_4 | - | 84.5 | 2884.8 | 51.91 | 2.54 | 0.27 | 126.93 | 270.71 | [32 empty] | 23.6362 |  | 35.58405 | 42.99954 | 42.45991
2021_A | Pasta | 0.42 | CEM I 52,5R | AKF | 60_1 | 5 | 74.4 | 2502.01 | 37.94 | 4.15 | 0.42 | 247.96 | 285.9 | [32 empty] | 25.33 |  | 36.19 | 39.18 | 38.6 | -
| Pasta | 0.42 | CEM I 52,5R | AKF | 60_2 | 5 | 75.17 | 2528.14 | 38.38 | 4.19 | 0.43 | 250.2 | 288.58 | [32 empty] | 27.18 |  | 41.61 | 48.81 | 52.41 | -
| Pasta | 0.42 | CEM I 52,5R | AKF | 60_3 | 5 | 70.24 | 2540.15 | 31.8 | 4.18 | 0.41 | 248.73 | 280.53 | [32 empty] | 33.22 |  | 39.88 | - | - | -
| Pasta | 0.42 | CEM I 52,5R | AKF | 60_1 | 7 | 85.19 | 2620.24 | 44.07 | 3.89 | 0.38 | 245.04 | 289.11 | [32 empty] | 18.44 |  | 29.01 | 28.81 | 33.04 | -
| Pasta | 0.42 | CEM I 52,5R | AKF | 60_2 | 7 | 97.28 | 2997.59 | 47.09 | 3.23 | 0.32 | 238.82 | 285.91 | [32 empty] | 23.49 |  | 28.87 | 44.54 | 41.34 | -
| Pasta | 0.42 | CEM I 52,5R | AKF | 60_3 | 7 | 87.74 | 2522.99 | 44.88 | 3.64 | 0.3 | 253.71 | 298.59 | [32 empty] | 22.85 |  | 33.42 | - | - | -
2022_A | Mortero | 0.42 | CEM I 52,5R | AKF | 63 | 5 | 35.4715 | 978.094 |  | 4.08483 | 0.361 |  | 240,63 | 22.59 |  | 30.71 |  | 547.4225 | [5 empty] | 1 |  | 1.8 |  | 3.1 |  | 5 | [11 empty] | 8 |  |  |  | 26.4 |  | 38.1 | 45.7 | 57.1
| Mortero | 0.42 | CEM I 52,5R | ALNA | 73 | 5 | 45.75425 | 1305.804 |  | 5.59 | 0.707 |  | 268,81 | 23.88 |  | 27.51 |  | 517.5031 | [5 empty] | 5.9 |  | 6.7 |  | 7.9 |  | 8 |  | 5.8 |  | 6.3 |  | 7.3 | [6 empty] | 23.3 |  | 20.5 | 18.7 |  | 29.8 | 32 | 38.3
| Mortero | 0.42 | CEM I 52,5R | HAL | 741 | 5 | 54.43044 | 1351.436 |  | 4.27404 | 0.387 |  | 253,62 | 23.71 |  | 28.51 |  | 531.7213 | [5 empty] | 1.3 |  | 2 |  | 1.9 |  | 5.9 | [11 empty] | 7.7 |  |  |  | 25.7 |  | 44.1 | 50.2 | 55.4
| Mortero | 0.42 | CEM I 52,5R | HAL | 742 | 5 | 34.38255 | 971.367 |  | 4.02108 | 0.342 |  | 203,42 | 21.78 |  | 31.48 |  | 570.6779 | [5 empty] | 2.4 |  | 2.4 |  | 3.5 |  | 3.5 |  | 4 |  | 5.3 |  | 9.1 |  | 8.7 |  |  |  |  | 25.4 |  | 26 | 25.6 |  | 36.4 | 55.5 | 59.2
| Mortero | 0.42 | CEM I 52,5R | HAL | 743 | 5 | 41.20557 | 852.72 |  | 4.03285 | 0.331 |  | 233,82 | 23.86 |  | 28.86 |  | 537.0402 | [5 empty] | 1.2 |  | 2 |  | 2.7 |  | 3.8 |  | 5 |  | 5.5 |  | 6.8 |  | 10.2 |  |  |  |  | 15.4 |  | 24.8 | 21.8 |  | 37 | 39.5 | 46.5
| Mortero | 0.42 | CEM I 52,5R | HAL | 745 | 5 | 40.44745 | 913.863 |  | 4.74 | 0.524 |  | 244.69 | 25.82 |  | 27.13 |  | 526.5186 | [5 empty] | 1.8 |  | 2.5 |  | 3.9 |  | 4.5 |  | 7.6 |  | 10.1 |  | 11.1 |  | 11.1 |  |  |  |  | 24.3 |  | 25.4 | 18.2 |  | 38.4 | 46.8 | 44.4
| Mortero | 0.42 | CEM I 52,5R | AKF | 63 | 7 | 43.81434 | 1017.731 |  | 4.0532 | 0.391 |  | 243.89 | 23.4 |  | 28.64 |  | 529.9214 | [5 empty] | 0.7 |  | 2.5 |  | 3.2 |  | 5.7 | [11 empty] | 13.1 |  |  |  | 18.9 |  | 32.8 | 43.2 | 45.2
| Mortero | 0.42 | CEM I 52,5R | ALNA | 73 | 7 | 80.33609 | 2375.004 |  | 5.80382 | 0.55 |  | 283.83 | 23.18 |  | 25.99 |  | 510.4594 | [5 empty] | 8.4 |  | 5.8 |  | 7.8 |  | 10.2 |  | 12.1 | [10 empty] | 15.9 |  | 18.9 | 16.4 |  | 25.8 | 30.2 | 32.9
| Mortero | 0.42 | CEM I 52,5R | HAL | 741 | 7 | 53.82906 | 1353.232 |  | 4.23273 | 0.388 |  | 252.99 | 24.14975 |  | 26.49966 |  | 516.4641 | [5 empty] | 1.5 |  | 2.8 |  | 4.1 |  | 6.7 | [11 empty] | 20.1 |  |  |  | 19.7 |  | 35.7 | 41.5 | 46.8
| Mortero | 0.42 | CEM I 52,5R | HAL | 742 | 7 | 49.18156 | 1134.101 |  | 4.07446 | 0.393 |  | 236.39 | 22.40238 |  | 28.39766 |  | 541.4 | [5 empty] | 2 |  | 2.3 |  | 3.1 |  | 3.5 |  | 5.5 |  | 6.9 |  | 6.9 |  | 5.3 |  |  |  |  | 25.2 |  | 25.2 | 27.9 |  | 41.1 | 49.9 | 50.3
| Mortero | 0.42 | CEM I 52,5R | HAL | 743 | 7 | 48.54052 | 1120.081 |  | 4.24898 | 0.412 |  | 233.04 | 25.35483 |  | 27.31309 |  | 528.9652 | [5 empty] | 2.7 |  | 3.5 |  | 4.4 |  | 5.7 |  | 5.4 |  | 8.8 |  | 10 |  | 9 |  |  |  |  | 15.7 |  | 25.6 | 19 |  | 33.3 | 36.4 | 40.1
| Mortero | 0.42 | CEM I 52,5R | HAL | 745 | 7 | 28.10754 | 583.775 |  | 4.91796 | 0.568 |  | 238.74 | 26.7708 |  | 26.25864 |  | 526.9455 | [5 empty] | 1.4 |  | 2 |  | 3.8 |  | 6 |  | 7.1 |  | 9.1 |  | 10.6 |  | 12.6 |  |  |  |  | 24.2 |  | 26.5 | 17.8 |  | 40.5 | 43.6 | 38.3
2024_A | Mortero | 0.42 | CEM I 52,5R | AKF | 63 | 5 | 35.32 |  |  | 4.09 |  |  |  | 23.6 |  | 31.2 |  | 598.2292 | [5 empty] | 0 |  | 0.4 |  | 0.7 |  | 0.8 |  | 1.4 |  | 1.9 |  | 3.4 |  | - |  |  | < 0,8 |  |  | 13.3 | 17.6 | 26.1 |  | 34.8 | 48.5 | 53.2
| Mortero | 0.42 | CEM I 52,5R | HAL | 8601 | 5 | 34.4 |  |  | 3.85 |  |  |  | 24.5 |  | 31 |  | 594.5637 | [5 empty] | 0 |  | 0 |  | 0.5 |  | 0.7 |  | 1.4 |  | 2 |  | 3.5 |  | 5.3 |  |  | < 0,8 |  |  | 27.1 | 27.1 | 22.4 |  | 31.1 | 38.6
| Mortero | 0.42 | CEM I 52,5R | HAL | 8603 | 5 | 41.15 |  |  | 4.03 |  |  |  | 24 |  | 30.6 |  | 589.6697 | [5 empty] | 0 |  | 0.6 |  | 1 |  | 1.5 |  | 2 |  | 3.4 |  | 4.1 |  | 7 |  |  | 1.9 |  |  | 25.9 | - | 24.5 |  | 27.4 | 34.5
| Mortero | 0.42 | CEM I 52,5R | HAL | 8604 | 5 | 40.39 |  |  | 4.75 |  |  |  | 27.6 |  | 30.4 |  | 597.8577 | [5 empty] | 0.8 |  | 1.5 |  | 2.1 |  | 2.9 |  | 4.7 |  | 5.4 |  | 5.8 |  | 5.1 |  |  | 1.9 |  |  | 25.9 | 24.2 | 26.8 |  | 32.9 | 42.7
| Mortero | 0.42 | CEM I 52,5R | AKF | 63 | 7 | 43.71 |  |  | 4.05 |  |  |  | 25.7 |  | 33.2 |  | 627.5557 | [5 empty] | 0.8 |  | 1.4 |  | 1.7 |  | 2.6 |  | 3 |  | 5.4 |  | 6.3 |  | - |  |  | 1.4 |  |  | 14.8 | 25.9 | 29.2 |  | 42.3 | 53.3 | 56.7
| Mortero | 0.42 | CEM I 52,5R | HAL | 8601 | 7 | 49.13 |  |  | 4.07 |  |  |  | 25.5 |  | 29.9 |  | 604.7377 | [5 empty] | 0.5 |  | 1 |  | 1 |  | 1.9 |  | 3 |  | 4.7 |  | 5.5 |  | 6.2 |  |  | < 0,8 |  |  | 27.1 | 24.2 | 21.2 |  | 34.6 | 39.8
| Mortero | 0.42 | CEM I 52,5R | HAL | 8603 | 7 | 48.55 |  |  | 4.25 |  |  |  | 26.8 |  | 33.4 |  | 637.7749 | [5 empty] | 1.3 |  | 2.7 |  | 3.3 |  | 4.5 |  | 4.9 |  | 5 |  | 8.6 |  | 11.8 |  |  | 13.3 |  |  | 26.5 | - | 21.1 |  | 31.6 | 30.4
| Mortero | 0.42 | CEM I 52,5R | HAL | 8604 | 7 | 28.07 |  |  | 4.92 |  |  |  | 29.4 |  | 34.4 |  | 632.7996 | [5 empty] | 1.5 |  | 3 |  | 4.3 |  | 3.9 |  | 6 |  | 6.2 |  | 5.5 |  | 6.8 |  |  | 13.3 |  |  | 26.5 | 25.4 | 16.5 |  | 24.4 | 24.6